## SRDT挤管
UL 线材规格书(挤管）
型 号： |  | SRDT | [9 empty] | 导 体 范 围： |  |  |  |  | 10~4AWG
参 考 标 准： |  | UL62 UL1581 | [9 empty] | 动 力 芯 线 数： |  |  |  | 2~4
温 度： |  | 60℃ | [9 empty] | 地 线 数： |  |  |  | 1
电 压： |  | 300V | [9 empty] | 用 途： |  |  |  |  | 电炉和干燥器用电缆
线规 | 导体 | [7 empty] | 绝缘 | [7 empty] | 护套 |  |  |  | 胶用量 | 填充重量 | 电线总重量 | 每千米销售价格 | 每米销售价格
| 单支铜线 |  | 导体结构 |  | 截面积 | 重量 | 绞距 | 绞合外径 | 绝缘厚度 |  | 完成外径 | 芯线数目 | 成缆外径 | 最大绞距 | 胶用量 | 铜用量 | 厚度 |  | 理论外径 | 实际外径
| 最小 | 最大 | [6 empty] | 平均 | 最小 | [6 empty] | 平均 | 最小
10AWG | 36AWG 0.127mm | 20AWG 0.813mm | 66 | 0.319 | 5.274907 | 46.94667 | 64 | 3 | 1.14 | 1.02 | 5.3 | 4 | 12.826 | 121 | 99.3785 | 187.7867 | 1.52 | 1.22 | 15.8 | 15.9 | 112.2043 | 7 | 406.3695 | 18410.54 | 18.41054
8AWG | 36AWG 0.127mm | 20AWG 0.813mm | 105 | 0.319 | 8.391898 | 74.68789 | 76 | 4.3 | 1.14 | 1.02 | 6.6 | 4 | 15.9 | 152 | 152.8545 | 298.7516 | 1.52 | 1.22 | 18.9 | 19.4 | 158.3064 | 8 | 617.9124 | 28998.38 | 28.99838
6AWG | 36AWG 0.127mm | 20AWG 0.813mm | 49 | 0.587 | 13.26056 | 118.019 | 89 | 5.3 | 1.14 | 1.02 | 7.6 | 4 | 18.3 | 178 | 190.0557 | 472.0759 | 1.52 | 1.22 | 21.4 | 21.8 | 182.605 | 9 | 853.7365 | 44460.5 | 44.4605
8AWGx2C+10AWGx2C |  |  | 105 | 0.319 | 8.391898 | 74.68789 | 76 | 4.3 | 1.14 | 1.02 | 6.6 | 2 | 14.4 | 152 | 76.42725 | 149.3758 | 1.52 | 1.22 | 17.5 | 17.8 | 139.31 | 8 | 516.6957 | 23750.85 | 23.75085
|  |  | 66 | 0.319 | 5.274907 | 46.94667 | 64 | 3 |  |  | 5.3 | 2 |  |  | 49.68925 | 93.89335
6AWGx2C+8AWGx2C |  |  | 49 | 0.587 | 13.26056 | 118.019 | 89 | 5.3 | 1.14 | 1.02 | 7.6 | 2 | 17.1 | 178 | 95.02784 | 236.0379 | 1.52 | 1.22 | 20.2 | 20.7 | 175.1726 | 9 | 741.0414 | 36783.4 | 36.7834
|  |  | 105 | 0.319 | 8.391898 | 74.68789 | 76 | 4.3 |  |  | 6.6 | 2 |  |  | 76.42725 | 149.3758
说明：（１）本表单位：长度单位为：ｍｍ 面积单位为：ｍｍ２ 重量单位为：ｋｇ／ｋｍ
（２）铜的密度：８．９ 芯线（J６５1）密度：1.48 护套（Ｈ６５1）密度：1.48
制作： 审核： 批准：

## SRDT挤压
UL 线材规格书(挤压）
型 号： |  |  | SRDT | [8 empty] | 导 体 范 围： |  |  |  |  | 10~4AWG
参 考 标 准： |  |  | UL62 UL1581 | [8 empty] | 动 力 芯 线 数： |  |  |  |  | 2~4
温 度： |  |  | 60℃ | [8 empty] | 地 线 数： |  |  |  |  | 1
电 压： |  |  | 300V | [8 empty] | 用 途： |  |  |  |  | 电炉和干燥器用电缆
线规 | 导体 | [7 empty] | 绝缘 | [7 empty] | 护套 | [9 empty] | 胶用量 | 电线总重量 | 每千米销售价格 | 每米销售价格
| 单支铜线 |  | 导体结构 |  | 截面积 | 重量 | 绞距 | 绞合外径 | 绝缘厚度 |  | 完成外径 | 芯线数目 | 成缆外径 | 最大绞距 | 胶用量 | 铜用量 | 厚度 |  | 撕开后最小厚度 | 导体间 最小间距 | 理论外径 |  |  | 实际外径
| 最小 | 最大 | [6 empty] | 平均 | 最小 | [6 empty] | 平均 | 最小
10AWG | 36AWG 0.127mm | 20AWG 0.813mm | 66 | 0.319 | 5.274907 | 47.47416 | 64 | 3 |  | 2.54 |  | 3 |  |  |  | 142.4225 |  |  | 1.04 | 2.79 | 8.08 | X | 19.6 | 8.3 | × | 20 | 166.6946 | 309.1171 | 14034.26 | 14.03426
|  |  | 66 | 0.319 | 5.274907 | 47.47416 |  |  | 1.14 | 1.02 | 5.3 | 4 | 12.826 | 121 | 100.7215 | 189.8967 | 1.52 | 1.22 |  |  | 15.78 |  |  | 15.8 |  |  | 161.7292 | 452.3473 | 19282.49 | 19.28249
8AWG | 36AWG 0.127mm | 20AWG 0.813mm | 105 | 0.319 | 8.391898 | 74.68789 | 76 | 4.3 |  | 2.54 |  | 3 |  |  |  | 224.0637 |  |  | 1.04 | 2.79 | 9.38 | X | 23.6 | 9.6 | × | 24 | 227.799 | 451.8626 | 21685.04 | 21.68504
|  |  | 105 | 0.319 | 8.391898 | 74.68789 |  |  | 1.14 | 1.02 | 6.6 | 4 | 15.9 | 152 | 152.8545 | 298.7516 | 1.52 | 1.22 |  |  | 18.9 |  |  | 19.2 |  |  | 225.9685 | 677.5745 | 29772.43 | 29.77243
6AWG | 36AWG 0.127mm | 20AWG 0.813mm | 49 | 0.587 | 13.26056 | 118.019 | 89 | 5.3 |  | 2.54 |  | 3 |  |  |  | 354.0569 |  |  | 1.04 | 2.79 | 10.4 | X | 26.6 | 10.6 | × | 27 | 273.5243 | 627.5812 | 33277.06 | 33.27706
|  |  | 49 | 0.587 | 13.26056 | 118.019 |  |  | 1.14 | 1.02 | 7.6 | 4 | 18.3 | 178 | 190.0557 | 472.0759 | 1.52 | 1.22 |  |  | 21.4 |  |  | 21.8 |  |  | 283.8555 | 945.987 | 45618.8 | 45.6188
8AWGx2C+10AWGx1C |  |  | 105 | 0.319 | 8.391898 | 74.68789 | 76 | 4.3 |  | 2.54 |  | 2 |  |  |  | 149.3758 |  |  | 1.04 | 2.79 | 9.38 | X | 22.3 | 9.6 | × | 22.6 | 216.3404 | 412.6629 | 19191.79 | 19.19179
|  |  | 66 | 0.319 | 5.274907 | 46.94667 | 64 | 3 |  |  |  | 1 |  |  |  | 46.94667
6AWGx2C+8AWGx1C |  |  | 49 | 0.587 | 13.26056 | 118.019 | 89 | 5.3 |  | 2.54 |  | 2 |  |  |  | 236.0379 |  |  | 1.04 | 2.79 | 10.4 | X | 25.6 | 10.6 | × | 26 | 267.1626 | 577.8884 | 29514.64 | 29.51464
|  |  | 105 | 0.319 | 8.391898 | 74.68789 | 76 | 4.3 |  |  |  | 1 |  |  |  | 74.68789
8AWGx2C+10AWGx2C |  |  | 105 | 0.319 | 8.391898 | 74.68789 | 76 | 4.3 | 1.14 | 1.02 | 6.6 | 2 | 14.4 | 152 | 76.42734 | 149.3758 | 1.52 | 1.22 |  |  | 17.5 |  |  | 17.8 |  |  | 201.721 | 571.1068 | 23896.38 | 23.89638
|  |  | 66 | 0.319 | 5.274907 | 46.94667 | 64 | 3 |  |  | 5.3 | 2 |  |  | 49.6893 | 93.89335
6AWGx2C+8AWGx2C |  |  | 49 | 0.587 | 13.26056 | 118.019 | 89 | 5.3 | 1.14 | 1.02 | 7.6 | 2 | 17.1 | 178 | 95.02796 | 236.0379 | 1.52 | 1.22 |  |  | 20.2 |  |  | 20.7 |  |  | 262.5256 | 819.3946 | 36908.39 | 36.90839
|  |  | 105 | 0.319 | 8.391898 | 74.68789 | 76 | 4.3 |  |  | 6.6 | 2 |  |  | 76.42734 | 149.3758
说明：（１）本表单位：长度单位为：ｍｍ 面积单位为：ｍｍ２ 重量单位为：ｋｇ／ｋｍ
（２）铜的密度：８．９ 芯线（J６５1）密度：1.48 护套（Ｈ６５1）密度：1.48
制作： 审核： 批准：
UL 线材规格书(挤管）
型 号： |  | SRDT | [9 empty] | 导 体 范 围： |  |  |  |  | 10~4AWG
参 考 标 准： |  | UL62 UL1581 | [9 empty] | 动 力 芯 线 数： |  |  |  |  | 2~4
温 度： |  | 60℃ | [9 empty] | 地 线 数： |  |  |  |  | 1
电 压： |  | 300V | [9 empty] | 用 途： |  |  |  |  | 电炉和干燥器用电缆
线规 | 导体 | [7 empty] | 绝缘 | [7 empty] | 护套 | [9 empty] | 胶用量 | 电线总重量
| 单支铜线 |  | 导体结构 |  | 截面积 | 重量 | 绞距 | 绞合外径 | 绝缘厚度 |  | 完成外径 | 芯线数目 | 成缆外径 | 最大绞距 | 胶用量 | 铜用量 | 厚度 |  | 撕开后最小厚度 | 导体间 最小间距 |  |  |  | 完成外径
| 最小 | 最大 | [6 empty] | 平均 | 最小 | [6 empty] | 平均 | 最小
10AWG | 36AWG 0.127mm | 20AWG 0.813mm | 19 | 0.594 | 5.265214 | 46.8604 | 64 | 3 |  | 2.54 |  | 3 |  |  |  | 140.5812 |  |  | 1.04 | 2.79 |  |  |  | 8.3 | × | 20 | 157.7146 | 298.2958
|  |  | 19 | 0.594 | 5.265214 | 46.8604 |  |  | 1.14 | 1.02 | 5.3 | 4 | 12.826 | 121 | 94.06097 | 187.4416 | 1.52 | 1.22 | [5 empty] | 15.8 |  |  | 93.60942 | 375.112
8AWG | 36AWG 0.127mm | 20AWG 0.813mm | 19 | 0.749 | 8.371567 | 74.50695 | 76 | 3.8 |  | 2.54 |  | 3 |  |  |  | 223.5208 |  |  | 1.04 | 2.79 |  |  |  | 9.1 | × | 22 | 183.8396 | 407.3604
|  |  | 19 | 0.749 | 8.371567 | 74.50695 |  |  | 1.14 | 1.02 | 6.1 | 4 | 14.762 | 152 | 116.7772 | 298.0278 | 1.52 | 1.22 | [5 empty] | 17.9 |  |  | 188.6511 | 603.4561
6AWG | 36AWG 0.127mm | 20AWG 0.813mm | 19 | 0.94 | 13.18557 | 117.3515 | 89 | 4.8 |  | 2.54 |  | 3 |  |  |  | 352.0546 |  |  | 1.04 | 2.79 |  |  |  | 10.1 | × | 25.3 | 226.772 | 578.8266
|  |  | 19 | 0.94 | 13.18557 | 117.3515 |  |  | 1.14 | 1.02 | 7.1 | 4 | 17.182 | 178 | 147.8754 | 469.4062 | 1.52 | 1.22 | [5 empty] | 20.5 |  |  | 240.3742 | 857.6558
8AWGx2C+10AWGx1C |  |  | 19 | 0.749 | 8.371567 | 74.50695 | 76 | 3.8 |  | 2.54 |  | 2 |  |  |  | 149.0139 |  |  | 1.04 | 2.79 |  |  |  | 9 | × | 21.5 | 180.0662 | 375.9405
|  |  | 19 | 0.594 | 5.265214 | 46.8604 | 64 | 3 |  |  |  | 1 |  |  |  | 46.8604
6AWGx2C+8AWGx1C |  |  | 19 | 0.94 | 13.18557 | 117.3515 | 89 | 4.8 |  | 2.54 |  | 2 |  |  |  | 234.7031 |  |  | 1.04 | 2.79 |  |  |  | 10 | × | 25.1 | 227.0702 | 536.2802
|  |  | 19 | 0.749 | 8.371567 | 74.50695 | 76 | 3.8 |  |  |  | 1 |  |  |  | 74.50695
8AWGx2C+10AWGx2C |  |  | 19 | 0.749 | 8.371567 | 74.50695 | 76 | 3.8 | 1.14 | 1.02 | 6.1 | 2 | 13.6 | 152 | 58.38868 | 149.0139 | 1.52 | 1.22 | [5 empty] | 17.3 |  |  | 125.7124 | 473.8663
|  |  | 19 | 0.594 | 5.265214 | 46.8604 | 64 | 3 |  |  | 5.3 | 2 |  |  | 47.03054 | 93.7208
6AWGx2C+8AWGx2C |  |  | 19 | 0.94 | 13.18557 | 117.3515 | 89 | 4.8 | 1.14 | 1.02 | 7.1 | 2 | 15.5 | 178 | 73.93779 | 234.7031 | 1.52 | 1.22 | [5 empty] | 19.3 |  |  | 145.4055 | 661.4489
|  |  | 19 | 0.749 | 8.371567 | 74.50695 | 76 | 3.8 |  |  | 6.1 | 2 |  |  | 58.38868 | 149.0139
说明：（１）本表单位：长度单位为：ｍｍ 面积单位为：ｍｍ２ 重量单位为：ｋｇ／ｋｍ
（２）铜的密度：８．９ 芯线（H651）密度：1.40
制作： 审核： 批准：

## SVT SVTO SVTOO挤压 (2)
UL 线材规格书（挤压）
型 号： |  | SVT SVTO SVTOO
参考标准： |  | UL62 UL1581 | [8 empty] | 导 体 范 围： |  |  |  | 18、17、16AWG
温 度： |  | 60℃ 75℃ 90℃ 105℃ | [8 empty] | 动 力 芯 线 数： |  |  |  | 2或3
电 压： |  | 300V | [8 empty] | 地 线 数： |  |  |  | 可选
用 途： |  | 耐油吸尘器专用软线
线规 | 导 体 | [7 empty] | 芯 线 | [7 empty] | 护 套 |  |  |  |  | 胶用量 | 电线总重量 | 每千米销售价格 | 每米销售价格
| 单支铜线 |  | 导体结构 |  | 截面积 | 重量 | 绞距 | 绞合外径 | 绝缘厚度 |  | 完成外径 | 芯线数目 | 成缆外径 | 绞距 | 胶用量 | 铜用量 | 护套厚度 |  | 理论外经 | 实际外径 | 下限
| 最小 | 最大 | [6 empty] | 平均 | 最小 | [6 empty] | 平均 | 最小
18AWG | 36AWG 0.127 mm | 34AWG 0.16mm | 41 | 0.16 | 0.8243539 | 7.419185 | 32 | 1.2 | 0.38 | 0.33 | 2 | 2 | 4 | 35 | 6.951716 | 15.4319 | 0.76 | 0.61 | 5.41 | 5.6 | 5.59 | 27.52035 | 49.90397 | 1196.408 | 1.196408
|  |  | 41 | 0.16 | 0.8243539 | 7.419185 |  |  |  |  | 2 | 3 | 4.32 | 44 | 10.42757 | 23.14786 |  |  | 5.7 | 5.9 | 5.84 | 26.8724 | 60.44783 | 1426.791 | 1.426791
17AWG | 36AWG 0.127 mm | 34AWG 0.16mm | 52 | 0.16 | 1.045522 | 9.409698 | 32 | 1.35 | 0.38 | 0.33 | 2.2 | 2 | 4.4 | 38 | 8.157183 | 19.19578 | 0.76 | 0.61 | 5.7 | 6 | 5.97 | 31.00752 | 58.36049 | 2082.565 | 2.082565
|  |  | 52 | 0.16 | 1.045522 | 9.409698 |  |  |  |  | 2.2 | 3 | 4.752 | 51 | 12.23577 | 28.79368 |  |  | 6.03 | 6.4 | 6.35 | 30.73357 | 71.76302 | 2943.351 | 2.943351
16AWG | 36AWG 0.127 mm | 34AWG 0.16mm | 65 | 0.16 | 1.306903 | 11.76212 | 38 | 1.5 | 0.38 | 0.33 | 2.3 | 2 | 4.6 | 38 | 8.429647 | 23.99473 | 0.76 | 0.61 | 6.02 | 6.2 | 6.22 | 32.38416 | 64.80854 | 2510.061 | 2.510061
|  |  | 41 | 0.2 | 1.288052966 | 11.59248 |  |  |  |  | 2.3 | 3 | 4.968 | 51 | 12.90016 | 36.16853 |  |  | 6.36 | 6.6 | 6.6 | 32.62151 | 81.6902 | 3256.306 | 3.256306
注：芯线绝缘最小厚度导线线性接触地方最小绝缘厚度可为0.30mm。
说明：（１）本表单位：长度单位为：ｍｍ 面积单位为：ｍｍ２ 重量单位为：ｋｇ／ｋｍ
（２）铜的密度：８．９ 芯线（J６５1）密度：1.48 护套（Ｈ６５1）密度：1.48
|  | 制表: | [7 empty] | 审核: | [7 empty] | 批准:

## SVT SVTO SVTOO挤管
UL 线材规格书（挤管）
型 号： |  | SVT SVTO SVTOO
参考标准： |  | UL62 UL1581 | [8 empty] | 导 体 范 围： |  |  |  | 18、17、16AWG
温 度： |  | 60℃ 75℃ 90℃ 105℃ | [8 empty] | 动 力 芯 线 数： |  |  |  | 2或3
电 压： |  | 300V | [8 empty] | 地 线 数： |  |  |  | 可选
用 途： |  | 耐油吸尘器专用软线
线规 | 导 体 | [7 empty] | 芯 线 | [7 empty] | 护 套 |  |  |  |  | 胶用量 | 填充重量 | 电线总重量 | 每千米销售价格 | 每米销售价格
| 单支铜线 |  | 导体结构 |  | 截面积 | 重量 | 绞距 | 绞合外径 | 绝缘厚度 |  | 完成外径 | 芯线数目 | 成缆外径 | 绞距 | 胶用量 | 铜用量 | 护套厚度 |  | 理论外经 | 实际外径 | 下限
| 最小 | 最大 | [6 empty] | 平均 | 最小 | [6 empty] | 平均 | 最小
18AWG | 36AWG 0.127 mm | 34AWG 0.16mm | 41 | 0.16 | 0.8243539 | 7.33675 | 32 | 1.2 | 0.38 | 0.33 | 2 | 2 | 4 | 35 | 6.859027 | 14.96697 | 0.76 | 0.61 | 5.41 | 5.7 | 5.59 | 20.09771 | 1.29 | 43.21371 | 1582.823 | 1.582823
|  |  | 41 | 0.16 | 0.8243539 | 7.33675 |  |  |  |  | 2 | 3 | 4.32 | 44 | 10.28854 | 22.45045 |  |  | 5.7 | 6 | 5.84 | 21.23769 | 1.94 | 55.91668 | 2272.316 | 2.272316
17AWG | 36AWG 0.127 mm | 34AWG 0.16mm | 52 | 0.16 | 1.045522 | 9.305146 | 32 | 1.35 | 0.38 | 0.33 | 2.2 | 2 | 4.4 | 38 | 8.157183 | 18.9825 | 0.76 | 0.61 | 5.7 | 6 | 5.97 | 20.46735 | 1.93 | 49.53703 | 1943.824 | 1.943824
|  |  | 52 | 0.16 | 1.045522 | 9.305146 |  |  |  |  | 2.2 | 3 | 4.752 | 51 | 12.23577 | 28.47375 |  |  | 6.03 | 6.4 | 6.35 | 22.67539 | 2.9 | 66.28491 | 2823.923 | 2.823923
16AWG | 36AWG 0.127 mm | 34AWG 0.16mm | 65 | 0.16 | 1.306903 | 11.63143 | 38 | 1.5 | 0.38 | 0.33 | 2.3 | 2 | 4.6 | 38 | 8.429647 | 23.72812 | 0.76 | 0.61 | 6.02 | 6.3 | 6.22 | 22.76888 | 1.93 | 56.85665 | 2377.361 | 2.377361
|  |  | 65 | 0.16 | 1.306903 | 11.63143 |  |  |  |  | 2.3 | 3 | 4.968 | 51 | 12.64447 | 35.59218 |  |  | 6.36 | 6.6 | 6.6 | 23.37917 | 2.9 | 74.51582 | 3442.785 | 3.442785
注：芯线绝缘最小厚度导线线性接触地方最小绝缘厚度可为0.30mm。
说明：（１）本表单位：长度单位为：ｍｍ 面积单位为：ｍｍ２ 重量单位为：ｋｇ／ｋｍ
（２）铜的密度：８．９ 芯线（J６５1）密度：1.48 护套（Ｈ６５1）密度：1.48
|  | 制表: | [7 empty] | 审核: | [7 empty] | 批准:

## ST STO STOO 挤压
UL 线材规格书（挤压）
型 号： |  | ST STO STOO | [10 empty] | 导 体 范 围： |  |  |  | 18~2AWG
参 考 标 准： |  | UL62 UL1581 | [10 empty] | 动 力 芯 线 数： |  |  |  | 2条以上
温 度： |  | 60℃ 75℃ 90℃ 105℃ | [10 empty] | 地 线 数： |  |  |  | 1或更多
电 压： |  | 600V | [10 empty] | 用 途： |  |  | 耐油或非耐油特别重型线
线规 | 导体 | [7 empty] | 芯线 | [7 empty] | 护套 |  |  |  |  | 胶用量 | 电线 总重量 | 每千米销售价格 | 每米销售价格
| 单支铜线 |  | 导体结构 |  | 截面积 | 重量 | 绞距 | 绞合外径 | 绝缘厚度 |  | 完成外径 | 芯线数目 | 成缆外径 | 绞距 | 胶用量 | 铜用量 | 护套厚度 |  | 理论外经 | 实际外径 | 下限
| 最小 | 最大 | [6 empty] | 平均 | 最小 | [6 empty] | 平均 | 最小
18AWG | 36 AWG 0.127 mm | 30 AWG 0.254 mm | 16 | 0.254 | 0.8107313 | 7.215508 | 32 | 1.2 | 0.76 | 0.69 | 2.75 | 2 | 5.5 | 51 | 15.18136 | 14.71964 | 1.52 | 1.22 | 8.42 | 8.6 | 8.64 | 68.38912 | 98.29011 | 2209.423 | 2.209423
|  |  | 16 | 0.254 | 0.8107313 | 7.215508 |  |  |  |  | 2.75 | 3 | 5.94 | 57 | 22.77204 | 22.07946 |  |  | 8.84 | 9.1 | 9.14 | 69.88569 | 114.7372 | 2940.07 | 2.94007
|  |  | 16 | 0.254 | 0.8107313 | 7.215508 |  |  |  |  | 2.75 | 4 | 6.655 | 64 | 30.36272 | 29.43927 |  |  | 9.55 | 9.8 | 9.78 | 76.47353 | 136.2755 | 3728.961 | 3.728961
|  |  | 16 | 0.254 | 0.8107313 | 7.215508 |  |  |  |  | 2.75 | 5 | 7.425 | 76 | 37.9534 | 36.79909 | 2.03 | 1.63 | 11.3 | 11.7 | 11.68 | 115.1665 | 189.919 | 4885.135 | 4.885135
16AWG | 36 AWG 0.127 mm | 30 AWG 0.254 mm | 26 | 0.254 | 1.317438 | 11.7252 | 38 | 1.5 | 0.76 | 0.69 | 3.1 | 2 | 6.2 | 57 | 18.44149 | 23.91941 | 1.52 | 1.22 | 9.07 | 9.3 | 9.27 | 78.19386 | 120.5548 | 3142.246 | 3.142246
|  |  | 26 | 0.254 | 1.317438 | 11.7252 |  |  |  |  | 3.1 | 3 | 6.696 | 64 | 27.66223 | 35.87912 |  |  | 9.52 | 9.8 | 9.78 | 78.12412 | 141.6655 | 4265.302 | 4.265302
|  |  | 26 | 0.254 | 1.317438 | 11.7252 |  |  |  |  | 3.1 | 4 | 7.502 | 70 | 36.88297 | 47.83882 |  |  | 10.3 | 10.6 | 10.41 | 85.92374 | 170.6455 | 5478.384 | 5.478384
|  |  | 26 | 0.254 | 1.317438 | 11.7252 |  |  |  |  | 3.1 | 5 | 8.37 | 89 | 46.10371 | 59.79853 | 2.03 | 1.63 | 12.2 | 12.5 | 12.45 | 125.7704 | 231.6727 | 7058.085 | 7.058085
14AWG | 36 AWG 0.127 mm | 30 AWG 0.254 mm | 41 | 0.254 | 2.077499 | 18.48974 | 44 | 1.9 | 1.14 | 1.02 | 4.2 | 2 | 8.4 | 64 | 34.85966 | 37.71907 | 2.03 | 1.63 | 12.37 | 12.6 | 12.57 | 143.5317 | 216.1104 | 5252.576 | 5.252576
|  |  | 41 | 0.254 | 2.077499 | 18.48974 |  |  |  |  | 4.2 | 3 | 9.072 | 83 | 52.28949 | 56.57861 |  |  | 13.01 | 13.3 | 13.21 | 144.1013 | 252.9694 | 7064.379 | 7.064379
|  |  | 41 | 0.254 | 2.077499 | 18.48974 |  |  |  |  | 4.2 | 4 | 10.164 | 95 | 69.71932 | 75.43814 |  |  | 14.12 | 14.3 | 14.22 | 155.6787 | 300.8361 | 9002.111 | 9.002111
|  |  | 41 | 0.254 | 2.077499 | 18.48974 |  |  |  |  | 4.2 | 5 | 11.34 | 121 | 87.14916 | 94.29768 | 2.41 | 1.93 | 16 | 16.3 | 16 | 206.3123 | 387.7591 | 11386.65 | 11.38665
12AWG | 36 AWG 0.127 mm | 30 AWG 0.254 mm | 65 | 0.254 | 3.293596 | 29.313 | 51 | 2.4 | 1.14 | 1.02 | 4.7 | 2 | 9.4 | 76 | 41.60527 | 59.79853 | 2.41 | 1.93 | 14.11 | 14.4 | 14.35 | 189.6785 | 291.0823 | 7737.731 | 7.737731
|  |  | 65 | 0.254 | 3.293596 | 29.313 |  |  |  |  | 4.7 | 3 | 10.152 | 89 | 62.40791 | 89.69779 |  |  | 14.82 | 15.1 | 14.99 | 188.0047 | 340.1104 | 10502.49 | 10.50249
|  |  | 65 | 0.254 | 3.293596 | 29.313 |  |  |  |  | 4.7 | 4 | 11.374 | 108 | 83.21054 | 119.5971 |  |  | 16.06 | 16.3 | 16.26 | 206.1263 | 408.9339 | 13493.7 | 13.4937
|  |  | 65 | 0.254 | 3.293596 | 29.313 |  |  |  |  | 4.7 | 5 | 12.69 | 140 | 104.0132 | 149.4963 |  |  | 17.36 | 17.7 | 17.78 | 235.7788 | 489.2883 | 16616.83 | 16.61683
10AWG | 36 AWG 0.127 mm | 30 AWG 0.254 mm | 105 | 0.254 | 5.320424 | 47.35177 | 64 | 3 | 1.14 | 1.02 | 5.35 | 2 | 10.7 | 89 | 50.79246 | 96.59762 | 2.41 | 1.93 | 15.39 | 15.7 | 15.62 | 219.9762 | 367.3663 | 11322.88 | 11.32288
|  |  | 105 | 0.254 | 5.320424 | 47.35177 |  |  |  |  | 5.35 | 3 | 11.556 | 108 | 76.18869 | 144.8964 |  |  | 16.19 | 16.5 | 16.51 | 216.6488 | 437.734 | 15687.99 | 15.68799
|  |  | 105 | 0.254 | 5.320424 | 47.35177 |  |  |  |  | 5.35 | 4 | 12.947 | 121 | 101.5849 | 193.1952 |  |  | 17.6 | 17.8 | 17.78 | 235.2093 | 529.9894 | 20303.5 | 20.3035
|  |  | 105 | 0.254 | 5.320424 | 47.35177 |  |  |  |  | 5.35 | 5 | 14.445 | 152 | 126.9812 | 241.494 |  |  | 19.08 | 19.3 | 19.3 | 266.6257 | 635.1009 | 25066.08 | 25.06608
6AWGx3C+8AWGx1C |  |  | 266 | 0.254 | 13.47841 | 119.9578 | 89 | 4.8 | 1.52 | 1.37 | 8.3 | 3 | 18.5 | 178 | 180.3867 | 359.8735 | 3.56 | 2.84 | 25.62 | 26.5 | 25.02 | 510.6721 | 1178.729 | 45528.93 | 45.52893
|  |  | 166 | 0.254 | 8.411337 | 74.8609 | 70 | 3.8 |  |  | 7.5 | 1 |  |  | 52.93556 | 74.8609
说明：（１）本表单位：长度单位为：ｍｍ 面积单位为：ｍｍ２ 重量单位为：ｋｇ／ｋｍ
（２）铜的密度：８．９ 芯线（J６５1）密度：１．４８ 护套（Ｈ６５1）密度：１．４８
制作： 审核： 批准：

## ST STO STOO 挤管
UL 线材规格书（挤管）
型 号： |  | ST STO STOO | [10 empty] | 导 体 范 围： |  |  |  | 18~2AWG
参 考 标 准： |  | UL62 UL1581 | [10 empty] | 动 力 芯 线 数： |  |  |  | 2条以上
温 度： |  | 60℃ 75℃ 90℃ 105℃ | [10 empty] | 地 线 数： |  |  |  | 1或更多
电 压： |  | 600V | [10 empty] | 用 途： |  |  | 耐油或非耐油特别重型线
线规 | 导体 | [7 empty] | 芯线 | [7 empty] | 护套 |  |  |  |  | 胶用量 | 填充重量 | 电线 总重量 | 每千米销售价格 | 每米销售价格
| 单支铜线 |  | 导体结构 |  | 截面积 | 重量 | 绞距 | 绞合外径 | 绝缘厚度 |  | 完成外径 | 芯线数目 | 成缆外径 | 绞距 | 胶用量 | 铜用量 | 护套厚度 |  | 理论外经 | 实际外径 | 下限
| 最小 | 最大 | [6 empty] | 平均 | 最小 | [6 empty] | 平均 | 最小
18AWG | 36 AWG 0.127 mm | 30 AWG 0.254 mm | 16 | 0.254 | 0.8107313 | 7.215508 | 32 | 1.2 | 0.76 | 0.69 | 2.75 | 2 | 5.5 | 51 | 15.18136 | 14.71964 | 1.52 | 1.22 | 8.42 | 8.7 | 8.64 | 54.57704 | 1.93 | 86.40803 | 2051.413 | 2.051413
|  |  | 16 | 0.254 | 0.8107313 | 7.215508 |  |  |  |  | 2.75 | 3 | 5.94 | 57 | 22.77204 | 22.07946 |  |  | 8.84 | 9.2 | 9.14 | 59.42196 | 2.9 | 107.1735 | 2820.365 | 2.820365
|  |  | 16 | 0.254 | 0.8107313 | 7.215508 |  |  |  |  | 2.75 | 4 | 6.655 | 64 | 30.36272 | 29.43927 |  |  | 9.55 | 9.8 | 9.78 | 62.72878 | 3.86 | 126.3908 | 3571.721 | 3.571721
|  |  | 16 | 0.254 | 0.8107313 | 7.215508 |  |  |  |  | 2.75 | 5 | 7.425 | 76 | 37.9534 | 36.79909 | 2.03 | 1.63 | 11.3 | 11.7 | 11.68 | 98.2403 | 4.83 | 177.8228 | 4691.499 | 4.691499
16AWG | 36 AWG 0.127 mm | 30 AWG 0.254 mm | 26 | 0.254 | 1.317438 | 11.7252 | 38 | 1.5 | 0.76 | 0.69 | 3.1 | 2 | 6.2 | 57 | 18.44149 | 23.91941 | 1.52 | 1.22 | 9.07 | 9.3 | 9.27 | 58.08687 | 2.58 | 103.0278 | 2912.222 | 2.912222
|  |  | 26 | 0.254 | 1.317438 | 11.7252 |  |  |  |  | 3.1 | 3 | 6.696 | 64 | 27.66223 | 35.87912 |  |  | 9.52 | 9.8 | 9.78 | 62.12431 | 3.86 | 129.5257 | 4082.265 | 4.082265
|  |  | 26 | 0.254 | 1.317438 | 11.7252 |  |  |  |  | 3.1 | 4 | 7.502 | 70 | 36.88297 | 47.83882 |  |  | 10.3 | 10.6 | 10.41 | 68.45769 | 5.15 | 158.3295 | 5278.573 | 5.278573
|  |  | 26 | 0.254 | 1.317438 | 11.7252 |  |  |  |  | 3.1 | 5 | 8.37 | 89 | 46.10371 | 59.79853 | 2.03 | 1.63 | 12.2 | 12.5 | 12.45 | 104.2615 | 6.44 | 216.6038 | 6812.023 | 6.812023
14AWG | 36 AWG 0.127 mm | 30 AWG 0.254 mm | 41 | 0.254 | 2.077499 | 18.48974 | 44 | 1.9 | 1.14 | 1.02 | 4.2 | 2 | 8.4 | 64 | 34.85966 | 37.71907 | 2.03 | 1.63 | 12.37 | 12.6 | 12.57 | 106.6236 | 4.29 | 183.4923 | 4830.347 | 4.830347
|  |  | 41 | 0.254 | 2.077499 | 18.48974 |  |  |  |  | 4.2 | 3 | 9.072 | 83 | 52.28949 | 56.57861 |  |  | 13.01 | 13.3 | 13.21 | 114.7322 | 6.43 | 230.0303 | 6728.397 | 6.728397
|  |  | 41 | 0.254 | 2.077499 | 18.48974 |  |  |  |  | 4.2 | 4 | 10.164 | 95 | 69.71932 | 75.43814 |  |  | 14.12 | 14.3 | 14.22 | 123.6182 | 8.58 | 277.3557 | 8635.339 | 8.635339
|  |  | 41 | 0.254 | 2.077499 | 18.48974 |  |  |  |  | 4.2 | 5 | 11.34 | 121 | 87.14916 | 94.29768 | 2.41 | 1.93 | 16 | 16.3 | 16 | 166.8308 | 10.7 | 358.9777 | 10934.98 | 10.93498
12AWG | 36 AWG 0.127 mm | 30 AWG 0.254 mm | 65 | 0.254 | 3.293596 | 29.313 | 51 | 2.4 | 1.14 | 1.02 | 4.7 | 2 | 9.4 | 76 | 41.60527 | 59.79853 | 2.41 | 1.93 | 14.11 | 14.4 | 14.35 | 143.4596 | 4.76 | 249.6234 | 7208.987 | 7.208987
|  |  | 65 | 0.254 | 3.293596 | 29.313 |  |  |  |  | 4.7 | 3 | 10.152 | 89 | 62.40791 | 89.69779 |  |  | 14.82 | 15.1 | 14.99 | 151.2268 | 7.14 | 310.4725 | 10081.75 | 10.08175
|  |  | 65 | 0.254 | 3.293596 | 29.313 |  |  |  |  | 4.7 | 4 | 11.374 | 108 | 83.21054 | 119.5971 |  |  | 16.06 | 16.3 | 16.26 | 165.978 | 9.52 | 378.3056 | 13034.41 | 13.03441
|  |  | 65 | 0.254 | 3.293596 | 29.313 |  |  |  |  | 4.7 | 5 | 12.69 | 140 | 104.0132 | 149.4963 |  |  | 17.36 | 17.7 | 17.78 | 186.3375 | 11.9 | 451.747 | 16051.22 | 16.05122
10AWG | 36 AWG 0.127 mm | 30 AWG 0.254 mm | 105 | 0.254 | 5.320424 | 47.35177 | 64 | 3 | 1.14 | 1.02 | 5.35 | 2 | 10.7 | 89 | 50.79246 | 96.59762 | 2.41 | 1.93 | 15.39 | 15.7 | 15.62 | 160.0893 | 5.15 | 312.6294 | 10637.78 | 10.63778
|  |  | 105 | 0.254 | 5.320424 | 47.35177 |  |  |  |  | 5.35 | 3 | 11.556 | 108 | 76.18869 | 144.8964 |  |  | 16.19 | 16.5 | 16.51 | 168.9949 | 7.72 | 397.8 | 15142.83 | 15.14283
|  |  | 105 | 0.254 | 5.320424 | 47.35177 |  |  |  |  | 5.35 | 4 | 12.947 | 121 | 101.5849 | 193.1952 |  |  | 17.6 | 17.8 | 17.78 | 183.1882 | 10.3 | 488.2684 | 19708.38 | 19.70838
|  |  | 105 | 0.254 | 5.320424 | 47.35177 |  |  |  |  | 5.35 | 5 | 14.445 | 152 | 126.9812 | 241.494 |  |  | 19.08 | 19.3 | 19.3 | 202.5635 | 12.87 | 583.9087 | 24333.21 | 24.33321
6AWGx3C+8AWGx1C |  |  | 266 | 0.254 | 13.47841 | 119.9578 | 89 | 4.8 | 1.52 | 1.37 | 8.3 | 3 | 18.5 | 178 | 180.3867 | 359.8735 | 3.56 | 2.84 | 25.62 | 26.5 | 25.02 | 438.3515 | 12 | 1118.408 | 44748.36 | 44.74836
|  |  | 166 | 0.254 | 8.411337 | 74.8609 | 70 | 3.8 |  |  | 7.5 | 1 |  |  | 52.93556 | 74.8609
说明：（１）本表单位：长度单位为：ｍｍ 面积单位为：ｍｍ２ 重量单位为：ｋｇ／ｋｍ
（２）铜的密度：８．９ 芯线（J６５１）密度：１．４８ 护套（Ｈ６５１）密度：１．４８
制作： 审核： 批准：

## STW STOW STOOW（挤压）
UL 线材规格书（挤压）
型 号： |  | STW STOW STOOW | [10 empty] | 导 体 范 围： |  |  |  | 18~2AWG
参 考 标 准： |  | UL62 UL1581 | [10 empty] | 动 力 芯 线 数： |  |  |  | 2条以上
温 度： |  | 60℃ 75℃ 90℃ 105℃ | [10 empty] | 地 线 数： |  |  |  | 1或更多
电 压： |  | 600V | [10 empty] | 用 途： |  |  | 耐油或非耐油特别重型线
线规 | 导体 | [7 empty] | 芯线 | [7 empty] | 护套 |  |  |  |  | 胶用量 | 电线 总重量 | 每千米销售价格 | 每米销售价格
| 单支铜线 |  | 导体结构 |  | 截面积 | 重量 | 绞距 | 绞合外径 | 绝缘厚度 |  | 完成外径 | 芯线数目 | 成缆外径 | 绞距 | 胶用量 | 铜用量 | 护套厚度 |  | 理论外经 | 实际外径 | 下限
| 最小 | 最大 | [6 empty] | 平均 | 最小 | [6 empty] | 平均 | 最小
18AWG | 36 AWG 0.127 mm | 30 AWG 0.254 mm | 16 | 0.254 | 0.8107313 | 7.215508 | 32 | 1.2 | 0.76 | 0.69 | 2.75 | 2 | 5.5 | 51 | 14.36074 | 14.71964 | 1.52 | 1.22 | 8.42 | 8.6 | 8.64 | 62.38196 | 91.46235 | 2340.821 | 2.340821
|  |  | 16 | 0.254 | 0.8107313 | 7.215508 |  |  |  |  | 2.75 | 3 | 5.94 | 57 | 21.54112 | 22.07946 |  |  | 8.84 | 9.1 | 9.14 | 63.74708 | 107.3677 | 3088.599 | 3.088599
|  |  | 16 | 0.254 | 0.8107313 | 7.215508 |  |  |  |  | 2.75 | 4 | 6.655 | 64 | 28.72149 | 29.43927 |  |  | 9.55 | 9.8 | 9.78 | 69.75626 | 127.917 | 3902.184 | 3.902184
|  |  | 16 | 0.254 | 0.8107313 | 7.215508 |  |  |  |  | 2.75 | 5 | 7.425 | 76 | 35.90186 | 36.79909 | 2.03 | 1.63 | 11.3 | 11.7 | 11.68 | 105.0505 | 177.7515 | 5130.738 | 5.130738
16AWG | 36 AWG 0.127 mm | 30 AWG 0.254 mm | 26 | 0.254 | 1.317438 | 11.7252 | 38 | 1.5 | 0.76 | 0.69 | 3.1 | 2 | 6.2 | 57 | 17.44465 | 23.91941 | 1.52 | 1.22 | 9.07 | 9.3 | 9.27 | 71.32548 | 112.6895 | 3294.611 | 3.294611
|  |  | 26 | 0.254 | 1.317438 | 11.7252 |  |  |  |  | 3.1 | 3 | 6.696 | 64 | 26.16697 | 35.87912 |  |  | 9.52 | 9.8 | 9.78 | 71.26186 | 133.308 | 4435.673 | 4.435673
|  |  | 26 | 0.254 | 1.317438 | 11.7252 |  |  |  |  | 3.1 | 4 | 7.502 | 70 | 34.8893 | 47.83882 |  |  | 10.3 | 10.6 | 10.41 | 78.37638732 | 161.1045 | 5678.45 | 5.67845
|  |  | 26 | 0.254 | 1.317438 | 11.7252 |  |  |  |  | 3.1 | 5 | 8.37 | 89 | 43.61162 | 59.79853 | 2.03 | 1.63 | 12.2 | 12.5 | 12.45 | 114.723 | 218.1332 | 7335.446 | 7.335446
14AWG | 36 AWG 0.127 mm | 30 AWG 0.254 mm | 41 | 0.254 | 2.077499 | 18.48974 | 44 | 1.9 | 1.14 | 1.02 | 4.2 | 2 | 8.4 | 64 | 32.97536 | 37.71907 | 2.03 | 1.63 | 12.37 | 12.6 | 12.57 | 130.9242 | 201.6186 | 5534.235 | 5.534235
|  |  | 41 | 0.254 | 2.077499 | 18.48974 |  |  |  |  | 4.2 | 3 | 9.072 | 83 | 49.46303 | 56.57861 |  |  | 13.01 | 13.3 | 13.21 | 131.4437 | 237.4854 | 7381.117 | 7.381117
|  |  | 41 | 0.254 | 2.077499 | 18.48974 |  |  |  |  | 4.2 | 4 | 10.164 | 95 | 65.95071 | 75.43814 |  |  | 14.12 | 14.3 | 14.22 | 142.0042 | 283.393 | 9370.279 | 9.370279
|  |  | 41 | 0.254 | 2.077499 | 18.48974 |  |  |  |  | 4.2 | 5 | 11.34 | 121 | 82.43839 | 94.29768 | 2.41 | 1.93 | 16 | 16.3 | 16 | 188.1903 | 364.9263 | 11864.26 | 11.86426
12AWG | 36 AWG 0.127 mm | 30 AWG 0.254 mm | 65 | 0.254 | 3.293596 | 29.313 | 51 | 2.4 | 1.14 | 1.02 | 4.7 | 2 | 9.4 | 76 | 39.35634 | 59.79853 | 2.41 | 1.93 | 14.11 | 14.4 | 14.35 | 173.0176 | 272.1724 | 8101.183 | 8.101183
|  |  | 65 | 0.254 | 3.293596 | 29.313 |  |  |  |  | 4.7 | 3 | 10.152 | 89 | 59.03451 | 89.69779 |  |  | 14.82 | 15.1 | 14.99 | 171.4908 | 320.2231 | 10904.31 | 10.90431
|  |  | 65 | 0.254 | 3.293596 | 29.313 |  |  |  |  | 4.7 | 4 | 11.374 | 108 | 78.71268 | 119.5971 |  |  | 16.06 | 16.3 | 16.26 | 188.0206 | 386.3304 | 13963.3 | 13.9633
|  |  | 65 | 0.254 | 3.293596 | 29.313 |  |  |  |  | 4.7 | 5 | 12.69 | 140 | 98.39084 | 149.4963 |  |  | 17.36 | 17.7 | 17.78 | 215.0685 | 462.9557 | 17171.33 | 17.17133
10AWG | 36 AWG 0.127 mm | 30 AWG 0.254 mm | 105 | 0.254 | 5.320424 | 47.35177 | 64 | 3 | 1.14 | 1.02 | 5.35 | 2 | 10.7 | 89 | 48.04692 | 96.59762 | 2.41 | 1.93 | 15.39 | 15.7 | 15.62 | 200.6539 | 345.2985 | 11749.38 | 11.74938
|  |  | 105 | 0.254 | 5.320424 | 47.35177 |  |  |  |  | 5.35 | 3 | 11.556 | 108 | 72.07039 | 144.8964 |  |  | 16.19 | 16.5 | 16.51 | 197.6189 | 414.5857 | 16159.43 | 16.15943
|  |  | 105 | 0.254 | 5.320424 | 47.35177 |  |  |  |  | 5.35 | 4 | 12.947 | 121 | 96.09385 | 193.1952 |  |  | 17.6 | 17.8 | 17.78 | 214.549 | 503.8381 | 20852.38 | 20.85238
|  |  | 105 | 0.254 | 5.320424 | 47.35177 |  |  |  |  | 5.35 | 5 | 14.445 | 152 | 120.1173 | 241.494 |  |  | 19.08 | 19.3 | 19.3 | 243.2059 | 604.8173 | 25711.51 | 25.71151
6AWGx3C+8AWGx1C |  |  | 266 | 0.254 | 13.47841 | 119.9578 | 89 | 4.8 | 1.52 | 1.37 | 8.3 | 3 | 18.5 | 178 | 180.3869 | 359.8735 | 3.56 | 2.84 | 25.62 | 26.5 | 25.02 | 510.6721 | 1178.729 | 47560.04 | 47.56004
|  |  | 166 | 0.254 | 8.411337 | 74.8609 | 70 | 3.8 |  |  | 7.5 | 1 |  |  | 52.93562 | 74.8609
说明：（１）本表单位：长度单位为：ｍｍ 面积单位为：ｍｍ２ 重量单位为：ｋｇ／ｋｍ
（２）铜的密度：８．９ 芯线（J６５２）密度：１．４０ 护套（Ｈ６５２）密度：１．３５
制作： 审核： 批准：

## STW STOW STOOW ( 挤管)
UL 线材规格书（挤管）
型 号： |  | STW STOW STOOW | [10 empty] | 导 体 范 围： |  |  |  | 18~2AWG
参 考 标 准： |  | UL62 UL1581 | [10 empty] | 动 力 芯 线 数： |  |  |  | 2条以上
温 度： |  | 60℃ 75℃ 90℃ 105℃ | [10 empty] | 地 线 数： |  |  |  | 1或更多
电 压： |  | 600V | [10 empty] | 用 途： |  |  | 耐油或非耐油特别重型线
线规 | 导体 | [7 empty] | 芯线 | [7 empty] | 护套 |  |  |  |  | 胶用量 | 填充重量 | 电线 总重量 | 每千米销售价格 | 每米销售价格
| 单支铜线 |  | 导体结构 |  | 截面积 | 重量 | 绞距 | 绞合外径 | 绝缘厚度 |  | 完成外径 | 芯线数目 | 成缆外径 | 绞距 | 胶用量 | 铜用量 | 护套厚度 |  | 理论外经 | 实际外径 | 下限
| 最小 | 最大 | [6 empty] | 平均 | 最小 | [6 empty] | 平均 | 最小
18AWG | 36 AWG 0.127 mm | 30 AWG 0.254 mm | 16 | 0.254 | 0.8107313 | 7.215508 | 32 | 1.2 | 0.76 | 0.69 | 2.75 | 2 | 5.5 | 51 | 14.36074 | 14.71964 | 1.52 | 1.22 | 8.42 | 8.7 | 8.64 | 49.78311 | 1.93 | 80.79349 | 2162.295 | 2.162295
|  |  | 16 | 0.254 | 0.8107313 | 7.215508 |  |  |  |  | 2.75 | 3 | 5.94 | 57 | 21.54112 | 22.07946 |  |  | 8.84 | 9.2 | 9.14 | 54.20247 | 2.9 | 100.723 | 2953.352 | 2.953352
|  |  | 16 | 0.254 | 0.8107313 | 7.215508 |  |  |  |  | 2.75 | 4 | 6.655 | 64 | 28.72149 | 29.43927 |  |  | 9.55 | 9.8 | 9.78 | 57.21882 | 3.86 | 119.2396 | 3724.528 | 3.724528
|  |  | 16 | 0.254 | 0.8107313 | 7.215508 |  |  |  |  | 2.75 | 5 | 7.425 | 76 | 35.90186 | 36.79909 | 2.03 | 1.63 | 11.3 | 11.7 | 11.68 | 89.61108 | 4.83 | 167.142 | 4911.961 | 4.911961
16AWG | 36 AWG 0.127 mm | 30 AWG 0.254 mm | 26 | 0.254 | 1.317438 | 11.7252 | 38 | 1.5 | 0.76 | 0.69 | 3.1 | 2 | 6.2 | 57 | 17.44465 | 23.91941 | 1.52 | 1.22 | 9.07 | 9.3 | 9.27 | 52.98464 | 2.58 | 96.9287 | 3034.721 | 3.034721
|  |  | 26 | 0.254 | 1.317438 | 11.7252 |  |  |  |  | 3.1 | 3 | 6.696 | 64 | 26.16697 | 35.87912 |  |  | 9.52 | 9.8 | 9.78 | 56.66745 | 3.86 | 122.5735 | 4228.87 | 4.22887
|  |  | 26 | 0.254 | 1.317438 | 11.7252 |  |  |  |  | 3.1 | 4 | 7.502 | 70 | 34.8893 | 47.83882 |  |  | 10.3 | 10.6 | 10.41 | 62.44452 | 5.15 | 150.3226 | 5452.696 | 5.452696
|  |  | 26 | 0.254 | 1.317438 | 11.7252 |  |  |  |  | 3.1 | 5 | 8.37 | 89 | 43.61162 | 59.79853 | 2.03 | 1.63 | 12.2 | 12.5 | 12.45 | 95.10341 | 6.44 | 204.9536 | 7057.436 | 7.057436
14AWG | 36 AWG 0.127 mm | 30 AWG 0.254 mm | 41 | 0.254 | 2.077499 | 18.48974 | 44 | 1.9 | 1.14 | 1.02 | 4.2 | 2 | 8.4 | 64 | 32.97536 | 37.71907 | 2.03 | 1.63 | 12.37 | 12.6 | 12.57 | 97.25797 | 4.29 | 172.2424 | 5057.185 | 5.057185
|  |  | 41 | 0.254 | 2.077499 | 18.48974 |  |  |  |  | 4.2 | 3 | 9.072 | 83 | 49.46303 | 56.57861 |  |  | 13.01 | 13.3 | 13.21 | 104.6544 | 6.43 | 217.126 | 7001.512 | 7.001512
|  |  | 41 | 0.254 | 2.077499 | 18.48974 |  |  |  |  | 4.2 | 4 | 10.164 | 95 | 65.95071 | 75.43814 |  |  | 14.12 | 14.3 | 14.22 | 112.7598 | 8.58 | 262.7287 | 8955.886 | 8.955886
|  |  | 41 | 0.254 | 2.077499 | 18.48974 |  |  |  |  | 4.2 | 5 | 11.34 | 121 | 82.43839 | 94.29768 | 2.41 | 1.93 | 16 | 16.3 | 16 | 152.1768 | 10.7 | 339.6128 | 11353.94 | 11.35394
12AWG | 36 AWG 0.127 mm | 30 AWG 0.254 mm | 65 | 0.254 | 3.293596 | 29.313 | 51 | 2.4 | 1.14 | 1.02 | 4.7 | 2 | 9.4 | 76 | 39.35634 | 59.79853 | 2.41 | 1.93 | 14.11 | 14.4 | 14.35 | 130.8585 | 4.76 | 234.7733 | 7503.788 | 7.503788
|  |  | 65 | 0.254 | 3.293596 | 29.313 |  |  |  |  | 4.7 | 3 | 10.152 | 89 | 59.03451 | 89.69779 |  |  | 14.82 | 15.1 | 14.99 | 137.9433 | 7.14 | 293.8156 | 10428.94 | 10.42894
|  |  | 65 | 0.254 | 3.293596 | 29.313 |  |  |  |  | 4.7 | 4 | 11.374 | 108 | 78.71268 | 119.5971 |  |  | 16.06 | 16.3 | 16.26 | 151.3989 | 9.52 | 359.2286 | 13444.37 | 13.44437
|  |  | 65 | 0.254 | 3.293596 | 29.313 |  |  |  |  | 4.7 | 5 | 12.69 | 140 | 98.39084 | 149.4963 |  |  | 17.36 | 17.7 | 17.78 | 169.97 | 11.9 | 429.7572 | 16532.28 | 16.53228
10AWG | 36 AWG 0.127 mm | 30 AWG 0.254 mm | 105 | 0.254 | 5.320424 | 47.35177 | 64 | 3 | 1.14 | 1.02 | 5.35 | 2 | 10.7 | 89 | 48.04692 | 96.59762 | 2.41 | 1.93 | 15.39 | 15.7 | 15.62 | 146.0274 | 5.15 | 295.822 | 10975.32 | 10.97532
|  |  | 105 | 0.254 | 5.320424 | 47.35177 |  |  |  |  | 5.35 | 3 | 11.556 | 108 | 72.07039 | 144.8964 |  |  | 16.19 | 16.5 | 16.51 | 154.1507 | 7.72 | 378.8376 | 15543.48 | 15.54348
|  |  | 105 | 0.254 | 5.320424 | 47.35177 |  |  |  |  | 5.35 | 4 | 12.947 | 121 | 96.09385 | 193.1952 |  |  | 17.6 | 17.8 | 17.78 | 167.0974 | 10.3 | 466.6865 | 20179.99 | 20.17999
|  |  | 105 | 0.254 | 5.320424 | 47.35177 |  |  |  |  | 5.35 | 5 | 14.445 | 152 | 120.1173 | 241.494 |  |  | 19.08 | 19.3 | 19.3 | 184.7707 | 12.87 | 559.2521 | 24883.48 | 24.88348
6AWGx3C+8AWGx1C |  |  | 266 | 0.254 | 13.47841 | 119.9578 | 89 | 4.8 | 1.52 | 1.37 | 8.3 | 3 | 18.5 | 178 | 180.3869 | 359.8735 | 3.56 | 2.84 | 25.62 | 26.5 | 25.02 | 438.3512 | 12 | 1118.408 | 46582.03 | 46.58203
|  |  | 166 | 0.254 | 8.411337 | 74.8609 | 70 | 3.8 |  |  | 7.5 | 1 |  |  | 52.93562 | 74.8609
说明：（１）本表单位：长度单位为：ｍｍ 面积单位为：ｍｍ２ 重量单位为：ｋｇ／ｋｍ
（２）铜的密度：８．９ 芯线（J６５２）密度：１．４０ 护套（Ｈ６５２）密度：１．３５
制作： 审核： 批准：

## SPT-3
UL 线材规格书(挤压）
型 号： |  | SPT-3
参 考 标 准： |  | UL62 UL1581 | [9 empty] | 导 体 范 围： |  |  | 18~10AWG
温 度： |  | 60℃ 75℃ 90℃ 105℃ | [9 empty] | 动力 芯 线 数： |  |  | 2
电 压： |  | 300V | [9 empty] | 地 线 数： |  |  | 1
用 途： |  | 整体热塑性平行软线
线规 | 导体 | [7 empty] | 芯线 | [5 empty] | 绝缘 | [9 empty] | 胶用量 | 电线 总重量 | 每千米销售价格 | 每米销售价格
| 单支铜线 |  | 导体结构 |  | 截面积 | 重量 | 绞距 | 绞合外径 | 绝缘厚度 |  | 完成外径 | 芯线数目 | 胶用量 | 铜用量 | 厚度 |  | 撕开后最小厚度 | 导体间 最小间距 | 理论外径 |  |  | 实际外径
| 最小 | 最大 | [6 empty] | 平均 | 最小 |  |  |  |  | 平均 | 最小
18AWG | 36 AWG 0.127 mm | 30 AWG 0.254 mm | 16 | 0.254 | 0.8107313 | 7.215508 | 32 | 1.2 |  |  |  | 2 |  | 14.43102 | 1.52 | 1.37 | 1.01 | 2.79 | 4.21 | X | 8.17 | 4.4 | × | 8.7 | 40.69098 | 55.12199 | 1694.306 | 1.694306
|  |  | 16 | 0.254 | 0.8107313 | 7.215508 |  |  | 0.38 | 0.33 | 2 | 3 | 3.449671 | 21.64653 |  |  |  | 1.37 | 4.21 | X | 10.68 | 4.4 | × | 10.7 | 49.55906 | 71.20559 | 2449.622 | 2.449622
16AWG | 36 AWG 0.127 mm | 30 AWG 0.254 mm | 26 | 0.254 | 1.317438 | 11.7252 | 38 | 1.5 |  |  |  | 2 |  | 23.4504 | 1.52 | 1.37 | 1.01 | 2.79 | 4.53 | X | 8.81 | 4.6 | × | 9.1 | 43.53989 | 66.99029 | 2494.898 | 2.494898
|  |  | 26 | 0.254 | 1.317438 | 11.7252 |  |  | 0.38 | 0.33 | 2.4 | 3 | 4.745548 | 35.1756 |  |  |  | 1.37 | 4.53 | X | 11.58 | 4.6 | × | 11.8 | 55.86373 | 91.03933 | 3688.573 | 3.688573
14AWG | 36 AWG 0.127 mm | 30 AWG 0.254 mm | 41 | 0.254 | 2.077499 | 18.48974 | 44 | 1.9 |  |  |  | 2 |  | 36.97948 | 2.03 | 1.83 | 1.01 | 2.79 | 5.94 | X | 10.61 | 6 | × | 11 | 68.64795 | 105.6274 | 3934.135 | 3.934135
|  |  | 41 | 0.254 | 2.077499 | 18.69749 |  |  | 0.38 | 0.33 | 2.8 | 3 | 6.120026 | 56.09247 |  |  |  | 1.37 | 5.94 | X | 13.71 | 6 | × | 13.9 | 86.81344 | 142.9059 | 3217.974 | 3.217974
12AWG | 36 AWG 0.127 mm | 26 AWG 0.254 mm | 65 | 0.254 | 3.293596 | 29.313 | 51 | 2.4 |  |  |  | 2 |  | 58.62601 | 2.41 | 2.18 | 1.01 | 2.79 | 7.18 | X | 12.33 | 7.4 | × | 13.2 | 101.113 | 159.739 | 6148.737 | 6.148737
|  |  | 65 | 0.254 | 3.293596 | 29.313 |  |  | 0.38 | 0.33 | 3.4 | 3 | 8.562687 | 87.93901 |  |  |  | 1.37 | 7.18 | X | 16.06 | 7.4 | × | 16.3 | 122.9205 | 210.8595 | 8992.175 | 8.992175
10AWG | 36 AWG 0.127 mm | 26 AWG 0.254 mm | 105 | 0.254 | 5.320424 | 47.35177 | 64 | 3 |  |  |  | 2 |  | 94.70355 | 2.79 | 2.51 | 1.01 | 2.79 | 8.58 | X | 14.37 | 8.8 | × | 15.2 | 136.6623 | 231.3658 | 9627.423 | 9.627423
|  |  | 105 | 0.254 | 5.320424 | 47.35177 |  |  | 0.38 | 0.33 | 4 | 3 | 10.72399 | 142.0553 |  |  |  | 1.37 | 8.58 | X | 18.62 | 8.8 | × | 18.8 | 165.9214 | 307.9767 | 14116.83 | 14.11683
说明：（１）本表单位：长度单位为：ｍｍ 面积单位为：ｍｍ２ 重量单位为：ｋｇ／ｋｍ
（２）铜的密度：８．９ 芯线（H651）密度：1.48 护套（H651）密度：1.48 带地线的绝缘胶用量需减掉芯线胶用量
制作： 审核： 批准：

## SPT-2 SPT-2W
UL 线材规格书(挤压）
型 号： |  | SPT-2 SPT-2W
参 考 标 准： |  | UL62 UL1581 | [8 empty] | 导 体 范 围： |  |  |  | 18~16AWG
温 度： |  | 60℃ 75℃ 90℃ 105℃ | [8 empty] | 动 力 芯 线 数： |  |  |  | 2----3
电 压： |  | 300V | [8 empty] | 地 线 数： |  |  |  | 1
用 途： |  | 整体热塑性平行软线
线规 | 导体 | [7 empty] | 芯线 | [5 empty] | 绝缘 | [9 empty] | 胶用量 | 电线 总重量 | 每千米销售价格 | 每米销售价格
| 单支铜线 |  | 导体结构 |  | 截面积 | 重量 | 绞距 | 绞合外径 | 绝缘厚度 |  | 完成外径 | 芯线数目 | 胶用量 | 铜用量 | 厚度 |  | 撕开后最小厚度 | 导体间 最小间距 | 理论完成外径 |  |  | 完成外径
| 最小 | 最大 | [6 empty] | 平均 | 最小 |  |  |  |  | 平均 | 最小
18AWG | 36 AWG 0.127 mm | 30 AWG 0.254 mm | 47 | 0.15 | 0.8305579 | 7.475021 | 32 | 1.2 |  |  |  | 2 |  | 14.95004 | 1.14 | 1.01 | 0.68 | 2.03 | 3.45 | X | 6.65 | 3.5 | × | 6.9 | 25.29999 | 40.25004 | 1068.605 | 1.068605
|  |  | 16 | 0.254 | 0.8107313 | 7.296582 | [5 empty] | 3 |  | 21.88974 |  |  |  | 2.03 | 3.45 | X | 9.85 | 3.5 | × | 10 | 36.63878 | 58.52853 | 1559.985 | 1.559985
|  |  | 16 | 0.254 | 0.8107313 | 7.296582 |  |  | 0.38 | 0.33 | 2 | 3 | 3.449671 | 21.88974 |  |  |  | 1.01 | 3.45 | X | 8.6 | 3.5 | × | 8.7 | 31.52003 | 53.40978 | 1540.8 | 1.5408
16AWG | 36 AWG 0.127 mm | 30 AWG 0.254 mm | 26 | 0.254 | 1.317438 | 11.85694 | 38 | 1.5 |  |  |  | 2 |  | 23.71389 | 1.14 | 1.01 | 0.68 | 2.03 | 3.77 | X | 7.29 | 3.8 | × | 7.4 | 28.67076 | 52.38465 | 1563.303 | 1.563303
|  |  | 26 | 0.254 | 1.317438 | 11.85694 | [5 empty] | 3 |  | 35.57083 |  |  |  | 2.03 | 3.77 | X | 10.81 | 3.8 | × | 10.9 | 42.15115 | 77.72198 | 3511.066 | 3.511066
|  |  | 26 | 0.254 | 1.317438 | 11.85694 |  |  | 0.38 | 0.33 | 2.3 | 3 | 4.199225 | 35.57083 |  |  |  | 1.01 | 3.77 | X | 9.5 | 3.8 | × | 9.6 | 36.59365 | 72.16448 | 3495.527 | 3.495527
说明：（１）本表单位：长度单位为：ｍｍ 面积单位为：ｍｍ２ 重量单位为：ｋｇ／ｋｍ
（２）铜的密度：９ 芯线（Ｈ６５1）密度：1.5 护套（Ｈ６５1）密度：1.48 带地线的绝缘胶用量需减掉芯线胶用量
(３）ＳＰＴ－2W仅有两芯规格
制作： 审核： 批准：

## SPT-1 SPT-1W
UL 线材规格书(挤压）
型 号： |  | SPT-1 SPT-1W
参考标准： |  | UL62 UL1581 | [9 empty] | 导 体 范 围： |  |  | 20~18AWG
温 度： |  | 60℃ 75℃ 90℃ 105℃ | [9 empty] | 动 力 芯 线 数： |  |  | 2----3
电 压： |  | 300V | [9 empty] | 地 线 数： |  |  | 1
用 途： |  | 整体热塑性平行软线
线规 | 导体 | [7 empty] | 芯线 | [5 empty] | 绝缘 | [9 empty] | 胶用量 | 电线 总重量
| 单支铜线 |  | 导体结构 |  | 截面积 | 重量 | 绞距 | 绞合外径 | 绝缘厚度 |  | 完成外径 | 芯线数目 | 胶用量 | 铜用量 | 厚度 |  | 撕开后最小厚度 | 导体间 最小间距 | 理论完成外径 |  |  | 完成外径
| 最小 | 最大 | [6 empty] | 平均 | 最小 |  |  |  |  | 平均 | 最小
20AWG | 40 AWG 0.079 mm | 34 AWG 0.16 mm | 47 | 0.15 | 0.8305579 | 7.475021 | 32 | 0.95 |  |  |  | 2 |  | 14.95004 | 0.76 | 0.68 | 0.33 | 1.14 | 2.46 | X | 4.54 | 2.5 | × | 5 | 12.19374 | 27.14379
|  |  | 26 | 0.16 | 0.522760576 | 4.652569 | [5 empty] | 3 |  | 13.95771 |  |  |  | 1.14 | 2.46 | X | 6.62 | 2.5 | × | 7 | 17.68421 | 31.64191
|  |  | 26 | 0.16 | 0.522760576 | 4.652569 |  |  | 0.38 | 0.33 | 1.8 | 3 | 2.992452 | 13.95771 |  |  |  | 0.68 | 2.46 | X | 5.7 | 2.5 | × | 6 | 14.90921 | 28.86691
18AWG | 36 AWG 0.127 mm | 34 AWG 0.16 mm | 41 | 0.16 | 0.824353216 | 7.336744 | 32 | 1.2 |  |  |  | 2 |  | 14.67349 | 0.76 | 0.68 | 0.33 | 1.14 | 2.7 | X | 5.02 | 2.75 | × | 5.4 | 14.65344 | 29.32692
|  |  | 41 | 0.16 | 0.824353216 | 7.336744 | [5 empty] | 3 |  | 22.01023 |  |  |  | 1.14 | 2.7 | X | 7.34 | 2.75 | × | 7.6 | 20.4539 | 42.46413
|  |  | 41 | 0.16 | 0.824353216 | 7.336744 |  |  | 0.38 | 0.33 | 2.05 | 3 | 3.664894 | 22.01023 |  |  |  | 0.68 | 2.7 | X | 6.42 | 2.75 | × | 7 | 18.6224 | 40.63263
说明：（１）本表单位：长度单位为：ｍｍ 面积单位为：ｍｍ２ 重量单位为：ｋｇ／ｋｍ
（２）铜的密度：８．９ 芯线（H651）密度：1.48 护套（Ｈ６５1）密度：1.48 带地线的绝缘胶用量需减掉芯线胶用量
(３）ＳＰＴ－１Ｗ仅有两芯规格
制作： 审核： | [16 empty] | 批准：

## SJT SJTO SJTOO 挤压
UL 线材规格书(挤压）
型 号： |  | SJT SJTO SJTOO | [10 empty] | 导 体 范 围： |  |  |  | 18~10AWG
参考标准： |  | UL62 UL1581 | [10 empty] | 动 力 芯 线 数： |  |  |  | 2----5
温 度： |  | 60℃ 75℃ 90℃ 105℃ | [10 empty] | 地 线 数： |  |  |  | 1或更多
电 压： |  | 300V | [10 empty] | 用 途： |  |  | 耐油或非耐油重型线
线规 | 导体 | [7 empty] | 芯线 | [7 empty] | 护套 |  |  |  |  | 胶用量 | 电线 总重量
| 单支铜线 |  | 导体结构 |  | 截面积 | 重量 | 绞距 | 绞合外径 | 绝缘厚度 |  | 完成外径 | 芯线数目 | 成缆外径 | 绞距 | 胶用量 | 铜用量 | 护套厚度 |  | 理论外径 | 实际外径 | 下限
| 最小 | 最大 | [6 empty] | 平均 | 最小 | [6 empty] | 平均 | 最小
18AWG | 36 AWG 0.127 mm | 30 AWG 0.254 mm | 16 | 0.254 | 0.8107313 | 7.296582 | 32 | 1.2 | 0.76 | 0.69 | 2.75 | 2 | 5.5 | 51 | 15.38651 | 15.17689 | 0.76 | 0.61 | 6.9 | 7.1 | 7.11 | 41.56913 | 72.13253
|  |  | 47 | 0.15 | 0.8305579 | 7.475021 |  |  |  |  | 2.75 | 3 | 5.94 | 57 | 22.99055 | 23.32206 |  |  | 7.31 | 7.8 | 7.62 | 44.94732 | 91.25993
|  |  | 16 | 0.254 | 0.8107313 | 7.215508 |  |  |  |  | 2.75 | 4 | 6.655 | 64 | 30.36272 | 29.43927 |  |  | 8.02 | 8.3 | 8.26 | 44.91468 | 104.7167
|  |  | 16 | 0.254 | 0.8107313 | 7.215508 |  |  |  |  | 2.75 | 5 | 7.425 | 76 | 37.9534 | 36.79909 |  |  | 8.78 | 9 | 无要求 | 50.20064 | 124.9531
16AWG | 36 AWG 0.127 mm | 30 AWG 0.254 mm | 26 | 0.254 | 1.317438 | 11.7252 | 38 | 1.5 | 0.76 | 0.69 | 3.1 | 2 | 6.2 | 57 | 18.44149 | 23.91941 | 0.76 | 0.61 | 7.55 | 7.7 | 7.75 | 46.5769 | 88.9378
|  |  | 42 | 0.2 | 1.3194678 | 11.8752102 |  |  |  |  | 3.1 | 3 | 6.696 | 64 | 28.02691 | 37.05066 |  |  | 8.01 | 8.4 | 8.26 | 49.16196 | 114.2395
|  |  | 26 | 0.254 | 1.317438 | 11.7252 |  |  |  |  | 3.1 | 4 | 7.502 | 70 | 37.38139 | 47.83882 |  |  | 8.81 | 8.9 | 8.89 | 47.39057 | 132.6108
|  |  | 26 | 0.254 | 1.317438 | 11.7252 |  |  |  |  | 3.1 | 5 | 8.37 | 89 | 46.10371 | 59.79853 |  |  | 9.66 | 9.8 | 无要求 | 55.78301 | 161.6853
14AWG | 36 AWG 0.127 mm | 30 AWG 0.254 mm | 41 | 0.254 | 2.077499 | 18.48974 | 44 | 1.9 | 0.76 | 0.69 | 3.45 | 2 | 6.9 | 64 | 21.52126 | 37.71907 | 0.76 | 0.61 | 8.31 | 8.5 | 8.51 | 56.3119 | 115.5522
|  |  | 41 | 0.254 | 2.077499 | 18.69749 |  |  |  |  | 3.45 | 3 | 7.452 | 83 | 32.71813 | 58.33617 |  |  | 8.84 | 9 | 9.14 | 53.35892 | 144.4132
|  |  | 41 | 0.254 | 2.077499 | 18.69749 |  |  |  |  | 3.45 | 4 | 8.349 | 95 | 43.62417 | 77.78156 |  |  | 8.97 | 9.9 | 9.91 | 59.376051 | 180.7818
|  |  | 41 | 0.254 | 2.077499 | 18.48974 |  |  |  |  | 3.45 | 5 | 9.315 | 121 | 53.80314 | 94.29768 |  |  | 10.69 | 10.9 | 无要求 | 68.92672 | 217.0275
12AWG | 36 AWG 0.127 mm | 30 AWG 0.254 mm | 65 | 0.254 | 3.293596 | 29.313 | 51 | 2.4 | 0.76 | 0.69 | 4 | 2 | 8 | 76 | 27.44738 | 59.79853 | 1.14 | 0.91 | 10.05 | 10.4 | 10.29 | 88.52749 | 175.7734
|  |  | 65 | 0.254 | 3.293596 | 29.64236 |  |  |  |  | 4 | 3 | 8.64 | 89 | 41.72744 | 92.48417 |  |  | 10.64 | 10.9 | 10.8 | 83.421 | 217.6326
|  |  | 65 | 0.254 | 3.293596 | 29.313 |  |  |  |  | 4 | 4 | 9.68 | 108 | 54.89476 | 119.5971 |  |  | 11.68 | 12 | 11.81 | 92.991064 | 267.4829
|  |  | 65 | 0.254 | 3.293596 | 29.313 |  |  |  |  | 4 | 5 | 10.8 | 140 | 68.61845 | 149.4963 |  |  | 12.76 | 13.1 | 无要求 | 106.4864 | 324.6012
10AWG | 36 AWG 0.127 mm | 30 AWG 0.254 mm | 105 | 0.254 | 5.320424 | 47.35177 | 64 | 3 | 1.14 | 1.02 | 5.35 | 2 | 10.7 | 89 | 50.79246 | 96.59762 | 1.52 | 1.22 | 13.61 | 13.8 | 13.72 | 154.8243 | 302.2144
|  |  | 105 | 0.254 | 5.320424 | 47.88382 |  |  |  |  | 5.35 | 3 | 11.556 | 108 | 76.18869 | 149.3975 |  |  | 14.42 | 14.6 | 14.35 | 149.9628 | 375.549
|  |  | 105 | 0.254 | 5.320424 | 47.35177 |  |  |  |  | 5.35 | 4 | 12.947 | 121 | 102.9577 | 193.1952 |  |  | 15.82 | 16 | 15.88 | 164.4896 | 460.6425
|  |  | 105 | 0.254 | 5.320424 | 47.35177 |  |  |  |  | 5.35 | 5 | 14.445 | 152 | 126.9812 | 241.494 |  |  | 17.3 | 17.6 | 无要求 | 193.7091 | 562.1843
说明：（１）本表单位：长度单位为：ｍｍ 面积单位为：ｍｍ２ 重量单位为：ｋｇ／ｋｍ
（２）铜的密度：８．９ 芯线（Ｊ６５１）密度：１．４８ 护套（Ｈ６５１）密度：１．４８
制作： 审核： 批准：

## SJT SJTO SJTOO 挤管
UL 线材规格书(挤管)
型 号： |  | SJT SJTO SJTOO | [10 empty] | 导 体 范 围： |  |  |  | 18~10AWG
参 考 标 准： |  | UL62 UL1581 | [10 empty] | 动 力 芯 线 数： |  |  |  | 2----5
温 度： |  | 60℃ 75℃ 90℃ 105℃ | [10 empty] | 地 线 数： |  |  |  | 1或更多
电 压： |  | 300V | [10 empty] | 用 途： |  |  | 耐油或非耐油重型线
线规 | 导体 | [7 empty] | 芯线 | [7 empty] | 护套 |  |  |  |  | 胶用量 | 填充重量 | 电线 总重量
| 单支铜线 |  | 导体结构 |  | 截面积 | 重量 | 绞距 | 绞合外径 | 绝缘厚度 |  | 完成外径 | 芯线数目 | 成缆外径 | 绞距 | 胶用量 | 铜用量 | 护套厚度 |  | 理论外径 | 实际外径 | 下限
| 最小 | 最大 | [6 empty] | 平均 | 最小 | [6 empty] | 平均 | 最小
18AWG | 36 AWG 0.127 mm | 30 AWG 0.254 mm | 16 | 0.254 | 0.8107313 | 7.215508 | 32 | 1.2 | 0.76 | 0.69 | 2.75 | 2 | 5.5 | 51 | 15.18136 | 14.71964 | 0.76 | 0.61 | 6.9 | 7.1 | 7.11 | 25.19186 | 1.93 | 57.02286
|  |  | 47 | 0.15 | 0.8305579 | 7.475021 |  |  |  |  | 2.75 | 3 | 5.94 | 57 | 22.99055 | 23.32206 |  |  | 7.31 | 7.5 | 7.62 | 26.77881 | 2.9 | 75.99142
|  |  | 16 | 0.254 | 0.8107313 | 7.215508 |  |  |  |  | 2.75 | 4 | 6.655 | 64 | 30.36272 | 29.43927 |  |  | 8.02 | 8.3 | 8.26 | 31.16994 | 3.86 | 94.83193
|  |  | 16 | 0.254 | 0.8107313 | 7.215508 |  |  |  |  | 2.75 | 5 | 7.425 | 76 | 37.9534 | 36.79909 |  |  | 8.78 | 9 | 无要求 | 33.27442 | 4.83 | 112.8569
16AWG | 36 AWG 0.127 mm | 30 AWG 0.254 mm | 26 | 0.254 | 1.317438 | 11.85694 | 38 | 1.5 | 0.76 | 0.69 | 3.1 | 2 | 6.2 | 57 | 18.69069 | 24.66245 | 0.76 | 0.61 | 7.55 | 7.7 | 7.75 | 26.82761 | 2.58 | 72.76075
|  |  | 42 | 0.2 | 1.3194678 | 11.8752102 |  |  |  |  | 3.1 | 3 | 6.696 | 64 | 28.02691 | 37.05066 |  |  | 8.01 | 8.4 | 8.26 | 32.94594 | 3.86 | 101.8835
|  |  | 26 | 0.254 | 1.317438 | 11.7252 |  |  |  |  | 3.1 | 4 | 7.502 | 70 | 36.88297 | 47.83882 |  |  | 8.81 | 8.9 | 8.89 | 29.92452 | 5.15 | 119.7963
|  |  | 26 | 0.254 | 1.317438 | 11.7252 |  |  |  |  | 3.1 | 5 | 8.37 | 89 | 46.10371 | 59.79853 |  |  | 9.66 | 9.8 | 无要求 | 34.27412 | 6.44 | 146.6164
14AWG | 36 AWG 0.127 mm | 30 AWG 0.254 mm | 41 | 0.254 | 2.077499 | 18.48974 | 44 | 1.9 | 0.76 | 0.69 | 3.45 | 2 | 6.9 | 64 | 21.52126 | 37.71907 | 0.76 | 0.61 | 8.31 | 8.5 | 8.51 | 31.40831 | 3.43 | 94.07864
|  |  | 41 | 0.254 | 2.077499 | 18.48974 |  |  |  |  | 3.45 | 3 | 7.452 | 83 | 32.28189 | 56.57861 |  |  | 8.84 | 9.1 | 9.14 | 34.93478 | 5.15 | 128.9453
|  |  | 41 | 0.254 | 2.077499 | 18.48974 |  |  |  |  | 3.45 | 4 | 8.349 | 95 | 43.04251 | 75.43814 |  |  | 8.97 | 9.9 | 9.91 | 36.95173 | 6.86 | 162.2924
|  |  | 41 | 0.254 | 2.077499 | 18.48974 |  |  |  |  | 3.45 | 5 | 9.315 | 121 | 53.80314 | 94.29768 |  |  | 10.69 | 10.9 | 无要求 | 42.2868 | 8.58 | 198.9676
12AWG | 36 AWG 0.127 mm | 30 AWG 0.254 mm | 65 | 0.254 | 3.293596 | 29.313 | 51 | 2.4 | 0.76 | 0.69 | 4 | 2 | 8 | 76 | 27.44738 | 59.79853 | 1.14 | 0.91 | 10.05 | 10.4 | 10.29 | 55.05071 | 4.29 | 146.5866
|  |  | 65 | 0.254 | 3.293596 | 29.313 |  |  |  |  | 4 | 3 | 8.64 | 89 | 41.17107 | 89.69779 |  |  | 10.64 | 11 | 10.8 | 58.21575 | 6.43 | 195.5146
|  |  | 65 | 0.254 | 3.293596 | 29.313 |  |  |  |  | 4 | 4 | 9.68 | 108 | 54.89476 | 119.5971 |  |  | 11.68 | 12 | 11.81 | 63.91127 | 8.58 | 246.9831
|  |  | 65 | 0.254 | 3.293596 | 29.313 |  |  |  |  | 4 | 5 | 10.8 | 140 | 68.61845 | 149.4963 |  |  | 12.76 | 13.1 | 无要求 | 70.67553 | 10.7 | 299.4903
10AWG | 36 AWG 0.127 mm | 30 AWG 0.254 mm | 105 | 0.254 | 5.320424 | 47.35177 | 64 | 3 | 1.14 | 1.02 | 5.35 | 2 | 10.7 | 89 | 50.79246 | 96.59762 | 1.52 | 1.22 | 13.61 | 13.8 | 13.72 | 94.93748 | 5.15 | 247.4776
|  |  | 105 | 0.254 | 5.320424 | 47.35177 |  |  |  |  | 5.35 | 3 | 11.556 | 108 | 76.18869 | 144.8964 |  |  | 14.42 | 14.6 | 14.35 | 100.3094 | 7.72 | 329.1145
|  |  | 105 | 0.254 | 5.320424 | 47.35177 |  |  |  |  | 5.35 | 4 | 12.947 | 121 | 101.5849 | 193.1952 |  |  | 15.82 | 16 | 15.88 | 112.4685 | 10.3 | 417.5487
|  |  | 105 | 0.254 | 5.320424 | 47.35177 |  |  |  |  | 5.35 | 5 | 14.445 | 152 | 126.9812 | 241.494 |  |  | 17.3 | 17.6 | 无要求 | 129.6468 | 12.87 | 510.992
说明：（１）本表单位：长度单位为：ｍｍ 面积单位为：ｍｍ２ 重量单位为：ｋｇ／ｋｍ
（２）铜的密度：８．９ 芯线（Ｊ６５１）密度：１．４８ 护套（Ｈ６５１）密度：１．４８
制作： 审核： 批准：

## SJTW SJTOW SJTOOW 挤管
UL 线材规格书(挤管)
型 号： |  | SJTW SJTOW SJTOOW | [10 empty] | 导 体 范 围： |  |  |  | 18~10AWG
参 考 标 准： |  | UL62 UL1581 | [10 empty] | 动 力 芯 线 数： |  |  |  | 2----5
温 度： |  | 60℃ 75℃ 90℃ 105℃ | [10 empty] | 地 线 数： |  |  |  | 1或更多
电 压： |  | 300V | [10 empty] | 用 途： |  |  | 耐油或非耐油重型线
线规 | 导体 | [7 empty] | 芯线 | [7 empty] | 护套 |  |  |  |  | 胶用量 | 填充重量 | 电线 总重量
| 单支铜线 |  | 导体结构 |  | 截面积 | 重量 | 绞距 | 绞合外径 | 绝缘厚度 |  | 完成外径 | 芯线数目 | 成缆外径 | 绞距 | 胶用量 | 铜用量 | 护套厚度 |  | 理论外径 | 实际外径 | 下限
| 最小 | 最大 | [6 empty] | 平均 | 最小 | [6 empty] | 平均 | 最小
18AWG | 36 AWG 0.127 mm | 30 AWG 0.254 mm | 16 | 0.254 | 0.8107313 | 7.215508 | 32 | 1.2 | 0.76 | 0.69 | 2.75 | 2 | 5.5 | 51 | 14.36074 | 14.71964 | 0.76 | 0.61 | 6.9 | 7.1 | 7.11 | 22.97906 | 1.93 | 53.98944
|  |  | 16 | 0.254 | 0.8107313 | 7.215508 |  |  |  |  | 2.75 | 3 | 5.94 | 57 | 21.54112 | 22.07946 |  |  | 7.31 | 7.5 | 7.62 | 24.10093 | 2.9 | 70.6215
|  |  | 16 | 0.254 | 0.8107313 | 7.215508 |  |  |  |  | 2.75 | 4 | 6.655 | 64 | 28.72149 | 29.43927 |  |  | 8.02 | 8.3 | 8.26 | 28.43204 | 3.86 | 90.4528
|  |  | 16 | 0.254 | 0.8107313 | 7.215508 |  |  |  |  | 2.75 | 5 | 7.425 | 76 | 35.90186 | 36.79909 |  |  | 8.78 | 9 | 无要求 | 30.35167 | 4.83 | 107.8826
16AWG | 36 AWG 0.127 mm | 30 AWG 0.254 mm | 26 | 0.254 | 1.317438 | 11.7252 | 38 | 1.5 | 0.76 | 0.69 | 3.1 | 2 | 6.2 | 57 | 17.44465 | 23.91941 | 0.76 | 0.61 | 7.55 | 7.7 | 7.75 | 24.14485 | 2.58 | 68.08891
|  |  | 42 | 0.2 | 1.3194678 | 11.8752102 |  |  |  |  | 3.1 | 3 | 6.696 | 64 | 28.02691 | 37.05066 |  |  | 8.01 | 8.2 | 8.26 | 29.03466 | 3.86 | 94.11222
|  |  | 26 | 0.254 | 1.317438 | 11.7252 |  |  |  |  | 3.1 | 4 | 7.502 | 70 | 34.8893 | 47.83882 |  |  | 8.81 | 8.9 | 8.89 | 27.29601 | 5.15 | 115.1741
|  |  | 26 | 0.254 | 1.317438 | 11.7252 |  |  |  |  | 3.1 | 5 | 8.37 | 89 | 43.61162 | 59.79853 |  |  | 9.66 | 9.8 | 无要求 | 31.26355 | 6.44 | 141.1137
14AWG | 36 AWG 0.127 mm | 30 AWG 0.254 mm | 41 | 0.254 | 2.077499 | 18.48974 | 44 | 1.9 | 0.76 | 0.69 | 3.45 | 2 | 6.9 | 64 | 20.35795 | 37.71907 | 0.76 | 0.61 | 8.31 | 8.5 | 8.51 | 28.64947 | 3.43 | 90.15649
|  |  | 41 | 0.254 | 2.077499 | 18.48974 |  |  |  |  | 3.45 | 3 | 7.452 | 83 | 30.53692 | 56.57861 |  |  | 8.84 | 9.1 | 9.14 | 31.86618 | 5.15 | 124.1317
|  |  | 41 | 0.254 | 2.077499 | 18.48974 |  |  |  |  | 3.45 | 4 | 8.349 | 95 | 40.71589 | 75.43814 |  |  | 8.97 | 9.9 | 9.91 | 33.70597 | 6.86 | 156.72
|  |  | 41 | 0.254 | 2.077499 | 18.48974 |  |  |  |  | 3.45 | 5 | 9.315 | 121 | 50.89486 | 94.29768 |  |  | 10.69 | 10.9 | 无要求 | 38.57242 | 8.58 | 192.345
12AWG | 36 AWG 0.127 mm | 30 AWG 0.254 mm | 65 | 0.254 | 3.293596 | 29.313 | 51 | 2.4 | 0.76 | 0.69 | 4 | 2 | 8 | 76 | 25.96374 | 59.79853 | 1.14 | 0.91 | 10.05 | 10.4 | 10.29 | 50.21517456 | 4.29 | 140.2674
|  |  | 65 | 0.254 | 3.293596 | 29.64236 |  |  |  |  | 4 | 3 | 8.64 | 89 | 41.72744 | 92.48417 |  |  | 10.64 | 11 | 10.8 | 59.00245 | 6.43 | 199.6441
|  |  | 65 | 0.254 | 3.293596 | 29.313 |  |  |  |  | 4 | 4 | 9.68 | 108 | 51.92748 | 119.5971 |  |  | 11.68 | 12 | 11.81 | 58.29744 | 8.58 | 238.402
|  |  | 65 | 0.254 | 3.293596 | 29.313 |  |  |  |  | 4 | 5 | 10.8 | 140 | 64.90935 | 149.4963 |  |  | 12.76 | 13.1 | 无要求 | 64.46755 | 10.7 | 289.5732
10AWG | 36 AWG 0.127 mm | 30 AWG 0.254 mm | 105 | 0.254 | 5.320424 | 47.35177 | 64 | 3 | 1.14 | 1.02 | 5.35 | 2 | 10.7 | 89 | 48.04692 | 96.59762 | 1.52 | 1.22 | 13.61 | 13.8 | 13.72 | 86.59838 | 5.15 | 236.3929
|  |  | 105 | 0.254 | 5.320424 | 47.35177 |  |  |  |  | 5.35 | 3 | 11.556 | 108 | 72.07039 | 144.8964 |  |  | 14.42 | 14.6 | 14.35 | 91.49841 | 7.72 | 316.1852
|  |  | 105 | 0.254 | 5.320424 | 47.35177 |  |  |  |  | 5.35 | 4 | 12.947 | 121 | 96.09385 | 193.1952 |  |  | 15.82 | 16 | 15.88 | 102.5896 | 10.3 | 402.1786
|  |  | 105 | 0.254 | 5.320424 | 47.35177 |  |  |  |  | 5.35 | 5 | 14.445 | 152 | 120.1173 | 241.494 |  |  | 17.3 | 17.6 | 无要求 | 118.2589 | 12.87 | 492.7403
说明：（１）本表单位：长度单位为：ｍｍ 面积单位为：ｍｍ２ 重量单位为：ｋｇ／ｋｍ
（２）铜的密度：８．９ 芯线（J６５２）密度：１．４０ 护套（Ｈ６５２）密度：１．３５
制作： 审核： 批准：

## SJTW SJTOW SJTOOW 挤压
UL 线材规格书(挤压）
型 号： |  | SJTW SJTOW SJTOOW | [10 empty] | 导 体 范 围： |  |  |  | 18~10AWG
参考标准： |  | UL62 UL1581 | [10 empty] | 动 力 芯 线 数： |  |  |  | 2----5
温 度： |  | 60℃ 75℃ 90℃ 105℃ | [10 empty] | 地 线 数： |  |  |  | 1或更多
电 压： |  | 300V | [10 empty] | 用 途： |  |  | 耐油或非耐油重型线
线规 | 导体 | [7 empty] | 芯线 | [7 empty] | 护套 |  |  |  |  | 胶用量 | 电线 总重量
| 单支铜线 |  | 导体结构 |  | 截面积 | 重量 | 绞距 | 绞合外径 | 绝缘厚度 |  | 完成外径 | 芯线数目 | 成缆外径 | 绞距 | 胶用量 | 铜用量 | 护套厚度 |  | 理论外径 | 完成外径 | 下限
| 最小 | 最大 | [6 empty] | 平均 | 最小 | [6 empty] | 平均 | 最小
18AWG | 36 AWG 0.127 mm | 30 AWG 0.254 mm | 16 | 0.254 | 0.8107313 | 7.215508 | 32 | 1.2 | 0.76 | 0.69 | 2.75 | 2 | 5.5 | 51 | 14.36074 | 14.71964 | 0.8 | 0.61 | 6.9 | 7.1 | 7.11 | 37.41221 | 66.4926
|  |  | 47 | 0.15 | 0.8305579 | 7.475021 |  |  |  |  | 2.75 | 3 | 5.94 | 57 | 22.99055 | 23.32206 |  |  | 7.31 | 7.8 | 7.62 | 44.94732 | 91.25993
|  |  | 16 | 0.254 | 0.8107313 | 7.215508 |  |  |  |  | 2.75 | 4 | 6.655 | 64 | 28.72149 | 29.43927 |  |  | 8.02 | 8.3 | 8.26 | 40.96947519 | 99.13024
|  |  | 16 | 0.254 | 0.8107313 | 7.215508 |  |  |  |  | 2.75 | 5 | 7.425 | 76 | 35.90186 | 36.79909 |  |  | 8.78 | 9 | 无要求 | 45.79113 | 118.4921
16AWG | 36 AWG 0.127 mm | 30 AWG 0.254 mm | 26 | 0.254 | 1.317438 | 11.7252 | 38 | 1.5 | 0.76 | 0.69 | 3.1 | 2 | 6.2 | 57 | 17.44465 | 23.91941 | 0.76 | 0.61 | 7.55 | 7.7 | 7.75 | 42.48569 | 83.84974
|  |  | 42 | 0.2 | 1.3194678 | 11.8752102 |  |  |  |  | 3.1 | 3 | 6.696 | 64 | 28.02691 | 37.05066 |  |  | 8.01 | 8.1 | 8.26 | 43.33038 | 108.4079
|  |  | 26 | 0.254 | 1.317438 | 11.7252 |  |  |  |  | 3.1 | 4 | 7.502 | 70 | 34.8893 | 47.83882 |  |  | 8.81 | 8.9 | 8.89 | 43.22789 | 125.956
|  |  | 26 | 0.254 | 1.317438 | 11.7252 |  |  |  |  | 3.1 | 5 | 8.37 | 89 | 43.61162 | 59.79853 |  |  | 9.66 | 9.8 | 无要求 | 50.88316 | 154.2933
14AWG | 36 AWG 0.127 mm | 30 AWG 0.254 mm | 41 | 0.254 | 2.077499 | 18.48974 | 44 | 1.9 | 0.76 | 0.69 | 3.45 | 2 | 6.9 | 64 | 20.35795 | 37.71907 | 0.76 | 0.61 | 8.31 | 8.5 | 8.51 | 51.36559 | 109.4426
|  |  | 41 | 0.254 | 2.077499 | 18.69749 |  |  |  |  | 3.45 | 3 | 7.452 | 83 | 32.71813 | 58.33617 |  |  | 8.84 | 9 | 9.14 | 48.02303 | 139.0773
|  |  | 41 | 0.254 | 2.077499 | 18.48974 |  |  |  |  | 3.45 | 4 | 8.349 | 95 | 40.71589 | 75.43814 |  |  | 8.97 | 9.9 | 9.91 | 53.4384459 | 169.5925
|  |  | 41 | 0.254 | 2.077499 | 18.48974 |  |  |  |  | 3.45 | 5 | 9.315 | 121 | 50.89486 | 94.29768 |  |  | 10.69 | 10.9 | 无要求 | 62.87235 | 208.0649
12AWG | 36 AWG 0.127 mm | 30 AWG 0.254 mm | 65 | 0.254 | 3.293596 | 29.313 | 51 | 2.4 | 0.76 | 0.69 | 4 | 2 | 8 | 76 | 25.96374 | 59.79853 | 1.14 | 0.91 | 10.05 | 10.4 | 10.29 | 80.75142936 | 166.5137
|  |  | 65 | 0.254 | 3.293596 | 29.313 |  |  |  |  | 4 | 3 | 8.64 | 89 | 38.94561 | 89.69779 |  |  | 10.64 | 10.9 | 10.8 | 75.0789 | 203.7223
|  |  | 65 | 0.254 | 3.293596 | 29.313 |  |  |  |  | 4 | 4 | 9.68 | 108 | 51.92748 | 119.5971 |  |  | 11.68 | 12 | 11.81 | 84.82293 | 256.3475
|  |  | 65 | 0.254 | 3.293596 | 29.313 |  |  |  |  | 4 | 5 | 10.8 | 140 | 64.90935 | 149.4963 |  |  | 12.76 | 13.1 | 无要求 | 97.13286 | 311.5385
10AWG | 36 AWG 0.127 mm | 30 AWG 0.254 mm | 105 | 0.254 | 5.320424 | 47.35177 | 64 | 3 | 1.14 | 1.02 | 5.35 | 2 | 10.7 | 89 | 48.04692 | 96.59762 | 1.52 | 1.22 | 13.61 | 13.8 | 13.72 | 141.2249 | 285.8694
|  |  | 105 | 0.254 | 5.320424 | 47.35177 |  |  |  |  | 5.35 | 3 | 11.556 | 108 | 72.07039 | 144.8964 |  |  | 14.42 | 14.6 | 14.35 | 134.9665 | 351.9334
|  |  | 105 | 0.254 | 5.320424 | 47.35177 |  |  |  |  | 5.35 | 4 | 12.947 | 121 | 96.09385 | 193.1952 |  |  | 15.82 | 16 | 15.88 | 150.0412 | 439.3302
|  |  | 105 | 0.254 | 5.320424 | 47.35177 |  |  |  |  | 5.35 | 5 | 14.445 | 152 | 120.1173 | 241.494 |  |  | 17.3 | 17.6 | 无要求 | 176.6941 | 538.3055
说明：（１）本表单位：长度单位为：ｍｍ 面积单位为：ｍｍ２ 重量单位为：ｋｇ／ｋｍ
（２）铜的密度：８．９ 芯线（J６５２）密度：１．４０ 护套（Ｈ６５２）密度：１．３５
制作： 审核： 批准：